## 안내
PAUT 결함 기록 양식 v1 — 판독자용 (블라인드)
OmniPC 로 .nde 를 판독해 지시를 적는 양식입니다 (라벨링 0단계). 칸은 앱의 기록 칸과 같아서, 앱이 이 파일을 그대로 가져와 앱에서 찍은 기록과 mm 로 비교합니다.
양식 v1 · 라벨 스키마 v1 · 칸 정의 지문 17133d5a6a98 (칸 정의는 app/src/shared/labels/columns.ts 하나에서 나옵니다. 이 파일의 칸을 손으로 바꾸지 않습니다)
대상: X3 12T-SV 4개 파일 (06_원시데이터/02_라벨완료/X3_12T-SV). 두께 12 mm 평판, 섹토리얼 Skew 90·270 두 그룹.
시트
판독자 — 이 파일을 누가 어느 단계로 적었는지. 한 줄만 적습니다(파일의 모든 줄에 붙음).
파일 — 파일마다 한 줄. 기준점·방향·두께를 적습니다.
지시 — 지시마다 한 줄. OmniPC 에서 읽은 값을 적습니다. 결함이 아닌 형상 에코도 적습니다.
검토구간 — 검토를 마친 구간, 품질 불량 구간, 기준 미만 지시를 적습니다.
물리결함 — 판독자용 양식에서는 비어 있습니다 (대조 단계에서 씁니다).
작업시간 — 파일마다 판독 시작·끝, 보고서·라벨 추가 작업 시간. 판독시간 기준선이 됩니다.
목록 (숨김) — 드롭다운 값. 고치지 않습니다.
쓰는 순서
0. 파일을 복사해 내 이름의 파일로 저장합니다(예: 기록양식_v1_kim-l2_블라인드.xlsx). '판독자' 시트에 라벨러 ID 를 적고 판독 단계를 확인합니다. 파일 이름이 아니라 이 시트로 판독자를 가릅니다.
1. '파일' 시트를 확인합니다. 파일명·시편 ID·두께는 미리 채웠고, 기준점·방향은 가설(가설 정렬 = 예)입니다. 확인한 것만 고칩니다.
2. 파일을 열면 '작업시간' 시트에 판독 시작 시각을 적습니다.
3. C-scan 에서 지시를 찾고, 지시마다 '지시' 시트에 한 줄을 적습니다. 같은 결함은 두 그룹에서 보여도 한 줄이고, '그룹' 칸에는 가장 잘 보인 그룹을 적습니다.
4. 결함이 아닌 루트·캡 형상 에코도 '지시' 시트에 '기록 구분 = 형상 에코'로 적습니다. 한 줄 = 한 그룹 · 끊기지 않은 U 구간 하나(레그는 메모).
5. 다 본 구간은 '검토구간' 시트에 '검토 완료'로 적습니다(게이트 깊이는 펼친 깊이 그대로). 커플링 불량·누락 같은 구간은 '품질 불량', 보이지만 평가 기준에 못 미치는 응답은 '기준 미만 지시'로 적습니다.
6. 그 파일을 다 적으면 '작업시간' 시트에 판독 끝 시각, 쉰 시간, 라벨 추가 작업 시간(형상 에코·검토구간 적기, 게이트를 바꿔 다시 보기)을 적습니다.
적는 규칙
칸에는 숫자만 적습니다. 단위는 머리글에 있습니다 (예: 스캔 시작 (mm) 칸에 12.5). 범위를 벗어나면 엑셀이 막습니다.
스캔 위치는 OmniPC 스캔축 값 그대로 적습니다. 기준점으로 바꾸는 계산은 앱이 합니다.
진폭은 소프트 이득 0 dB(파일에 저장된 이득 그대로)에서 읽습니다. 200 % 이상이면 포화 칸에 예.
'Ref 대비 (dB, 앱 계산)' 칸은 비워 둡니다. OmniPC 의 AdBA 같은 읽기값은 Ref 기준이 아닐 수 있어 적지 않습니다(메모에는 적어도 됨).
지시 시트의 깊이는 실제 깊이(표면에서 잰 값, 레그를 접은 값)이고 두께보다 클 수 없습니다. 결함 줄은 실제 깊이 위·아래를 꼭 적습니다.
검토구간 시트의 게이트 깊이는 OmniPC 에 보이는 펼친 깊이 그대로입니다 (예: X3 게이트 A 7~28 → 레그 1~3).
길이: 두께 8 mm 이상은 평가 기준(Ref −14 dB, X3 약 32 %FSH) 초과 구간, 8 mm 미만은 6 dB 강하 + 곡률 보정 (시방서 15절). 잰 그룹·각도·문턱도 적습니다.
높이: '높이 입력 방식'을 위에서부터 고릅니다(상하 팁 → 팁 + 표면 → 노정 시간). −6 dB 높이는 시방서 밖 참고값입니다. 잴 수 없으면 '측정 불가'.
목록 칸은 드롭다운에서 고릅니다. 모르면 비웁니다. 지시가 정말 있는지 자신 없으면 '존재 확신도'를 '불확실'로 고릅니다.
칸이 빨갛게 되면 조건부 필수 칸이 빈 것입니다 (예: 기록 구분이 형상 에코인데 형상 에코 세부가 빔).
날짜·시각은 2026-10-20 14:05 처럼 적습니다 (한국 시간).
드롭다운과 검사는 500줄까지 걸어 두었습니다. 더 필요하면 위 줄을 복사해 붙입니다.
색 표시 (머리글 칸 색)
주황 = 필수 칸
파랑 = 비워도 됨 (앱이 가져올 때 채움)
회색 = 선택 칸 (조건부 필수 칸은 조건이 맞을 때 빈 칸이 빨갛게 됨)
머리글에 마우스를 올리면 설명(메모)이 보입니다.
블라인드 (설계값을 보지 않고 판독)
이 양식의 '물리결함' 시트는 비어 있습니다. 결함정보 문서와 대조용 양식은 판독이 끝난 뒤에 받습니다.
'판독자' 시트의 판독 단계 = 블라인드. 다 적으면 저장하고 더 고치지 않습니다(읽기 전용으로 둡니다).
판독 전에 결함정보를 봤으면 '지시' 시트의 '설계값 봤는지' 칸에 예를 적습니다.
대조 단계: 이 파일을 복사해 …_대조.xlsx 를 만들고 판독 단계를 '설계값 대조'로 바꾼 뒤, 대조용 양식의 '물리결함' 시트를 봅니다(지침서 2.4절).
참고 문서 (10_데이터관리툴/ 기준)
지침서: 계획_라벨링/지침서_v1.md (X3 예시 그림 부록은 판독이 끝난 뒤에 봅니다)
계획: 계획_라벨링/계획.md · 규격: 계획_라벨링/규격_초안.md · 평가 정의: 계획_라벨링/평가_정의_v1.md · 신규 취득 규약: 계획_라벨링/취득_규약_v1.md
시방서 요약: ../04_조사·보고/한난_PAUT시방서_핵심정리.md · 이 양식 다시 만들기: app/scripts/label-template/README.md
칸 목록
시트 | 머리글 | 필수 | 형식 | 고를 수 있는 값 · 검사 | 설명
판독자 | 라벨러 ID | 필수 | 글자 |  | 판독자의 짧은 ID (예: kim-l2). 두 사람이 같은 파일을 보면 서로 다른 ID 를 씁니다. 이 파일의 모든 줄에 붙습니다.
판독자 | 판독 단계 | 필수 | 목록에서 고름 | 블라인드 (설계값 안 봄) / 설계값 대조 / 확정 (Level III) | 블라인드 = 설계값·결함정보를 보지 않고 판독 / 설계값 대조 = 설계값을 보고 고치거나 더함 / 확정 = Level III 조정 결과.
판독자 | 지침서 버전 |  | 글자 |  | 따른 지침서 판. 비우면 v1.
판독자 | 판독 출처 |  | 목록에서 고름 | 우리 전문가 / 전문기관 / AI | 우리 전문가 / 전문기관 / AI. 비우면 우리 전문가. 전문기관 판독을 이 양식으로 받으면 전문기관.
판독자 | 기관 | '판독 출처' = 전문기관 이면 필수 | 글자 |  | 전문기관 판독이면 기관 이름. 우리 전문가면 비웁니다.
판독자 | 자격 |  | 글자 |  | 예: UT Level II, PAUT Level II.
파일 | 파일명 | 필수 | 글자 |  | OmniPC 에서 연 .nde 파일 이름 (확장자 포함). 다른 시트와 이 이름으로 잇습니다.
파일 | SHA-256 |  | 글자 |  | 비워 두면 앱이 가져올 때 파일 이름으로 찾아 채웁니다.
파일 | 시편 ID |  | 글자 |  | 예: PL23833. 모르면 비웁니다.
파일 | 용접부 ID |  | 글자 |  | 시편 안 용접부 이름 (예: W1). 하나뿐이면 비워도 되지만, '물리결함' 시트와 같게 적습니다.
파일 | 기준점 정의 |  | 목록에서 고름 | 판 끝 / 관 12시 / 기타 | 위치를 재는 시작점. 판 끝 / 관 12시 / 기타.
파일 | 기준점 설명 |  | 글자 |  | 예: '판 왼쪽 끝 V 표시'. 기타를 골랐으면 꼭 적습니다.
파일 | 기준점 위치 U (mm) |  | 숫자 (단위 없이) | 숫자만, -1000~10000. 단위는 머리글에 있으니 빼고 적습니다. | 기준점이 OmniPC 스캔축 몇 mm 에 오는지.
파일 | 스캔 방향 |  | 목록에서 고름 | 같은 방향 +1 (판: 기준점에서 멀어짐 · 관: 시계 방향) / 반대 방향 −1 (판: 기준점 쪽으로 · 관: 반시계 방향) | 판: +1 = 스캔축 값이 커지면 기준점에서 멀어짐. 관: +1 = '기준 쪽'(Skew 90 쪽 칸의 상류)에서 용접부를 볼 때 시계 방향.
파일 | Skew 90 쪽 |  | 목록에서 고름 | 왼쪽 (L) / 오른쪽 (R) / 상류 (기준 쪽) / 하류 | Skew 90 탐촉자가 놓인 쪽 (빔은 반대쪽으로 감). 판: 시편에 표시한 L/R. 관: 상류(기준 쪽)/하류.
파일 | 가설 정렬 |  | 예 / 아니오 | 예 / 아니오 | 기준점·방향을 확인하지 못해 가설로 적었으면 예 (예: X3 스캔 0 mm = 판 끝, +1). 확인하면 아니오로 바꿉니다.
파일 | 두께 (mm) |  | 숫자 (단위 없이) | 숫자만, 0.1~100. 단위는 머리글에 있으니 빼고 적습니다. | 얇은 쪽 두께. 길이 측정법이 이 값으로 갈리고(8 mm), 다른 시트의 깊이 검사에 쓰입니다.
파일 | 외경 (mm) |  | 숫자 (단위 없이) | 숫자만, 1~3000. 단위는 머리글에 있으니 빼고 적습니다. | 관만 적습니다. 판은 비웁니다.
파일 | 원주 겹침 시작 (mm) |  | 숫자 (단위 없이) | 숫자만, -1000~10000. 단위는 머리글에 있으니 빼고 적습니다. | 관을 한 바퀴 넘겨 스캔했을 때 겹친 구간의 시작 (스캔축 mm).
파일 | 원주 겹침 끝 (mm) |  | 숫자 (단위 없이) | 숫자만, -1000~10000, '원주 겹침 시작 (mm)' 이상. 단위는 머리글에 있으니 빼고 적습니다. | 겹친 구간의 끝 (스캔축 mm).
파일 | Skew 90 탐촉자–CL 거리 (mm) |  | 숫자 (단위 없이) | 숫자만, 0~200. 단위는 머리글에 있으니 빼고 적습니다. | Skew 90 쐐기 앞끝에서 용접 중심선까지 실제로 잰 거리. V 좌표의 근거입니다. 모르면 비웁니다.
파일 | Skew 270 탐촉자–CL 거리 (mm) |  | 숫자 (단위 없이) | 숫자만, 0~200. 단위는 머리글에 있으니 빼고 적습니다. | Skew 270 쐐기 앞끝에서 용접 중심선까지 실제로 잰 거리.
파일 | 최대 위치 편차 (mm) |  | 숫자 (단위 없이) | 숫자만, 0~50. 단위는 머리글에 있으니 빼고 적습니다. | 스캔 중 탐촉자–용접선 위치가 가장 크게 벗어난 값. 시방서 허용 ±1 mm (t<8), ±2 mm (t≥8).
파일 | 근거 |  | 글자 |  | 시작점 사진 파일 이름 등.
파일 | 메모 |  | 글자 |  | 자유롭게 적습니다.
지시 | 파일명 | 필수 | 글자 |  | '파일' 시트의 파일명과 같게 적습니다.
지시 | 지시 번호 |  | 글자 |  | 파일 안에서 지시를 가르는 번호 (1, 2, 3 …). 대조 단계에서 새로 더한 지시는 C1, C2 … 로 적습니다.
지시 | 기록 구분 | 필수 | 목록에서 고름 | 결함 / 형상 에코 / 형상 불완전 | 결함 / 형상 에코(루트·캡처럼 정상 형상) / 형상 불완전(단차·언더컷 등).
지시 | 그룹 (기법·Skew) |  | 목록에서 고름 | 섹토리얼 Skew 90 / 섹토리얼 Skew 270 / 리니어 Skew 90 / 리니어 Skew 270 | 가장 잘 보인(최대 진폭) 그룹. 앱이 그 파일에서 기법·스큐가 같은 그룹 번호로 바꿉니다.
지시 | 스캔 시작 (mm) | 필수 | 숫자 (단위 없이) | 숫자만, -1000~10000. 단위는 머리글에 있으니 빼고 적습니다. | OmniPC 스캔축 값 그대로. 길이를 잰 구간의 시작. 기준점 변환은 앱이 합니다.
지시 | 스캔 끝 (mm) | 필수 | 숫자 (단위 없이) | 숫자만, -1000~10000, '스캔 시작 (mm)' 이상. 단위는 머리글에 있으니 빼고 적습니다. | 시작보다 크거나 같아야 합니다.
지시 | 최대 진폭 위치 스캔 (mm) |  | 숫자 (단위 없이) | 숫자만, -1000~10000. 단위는 머리글에 있으니 빼고 적습니다. | 최대 진폭이 나온 스캔축 위치.
지시 | 최대 진폭 각도 (°) |  | 숫자 (단위 없이) | 숫자만, 0~90. 단위는 머리글에 있으니 빼고 적습니다. | 최대 진폭이 나온 빔의 굴절각.
지시 | 최대 진폭 깊이 (mm) |  | 숫자 (단위 없이) | 숫자만, 0~40, 실제 깊이는 그 파일 두께 이하. 단위는 머리글에 있으니 빼고 적습니다. | 최대 진폭 위치의 실제 깊이 (표면에서, 레그를 접은 값). 두께보다 클 수 없습니다.
지시 | V 최소 (mm, CL 기준) |  | 숫자 (단위 없이) | 숫자만, -100~100. 단위는 머리글에 있으니 빼고 적습니다. | 용접 중심선(CL)에서 잰 가로 위치의 작은 쪽.
지시 | V 최대 (mm, CL 기준) |  | 숫자 (단위 없이) | 숫자만, -100~100, 'V 최소 (mm, CL 기준)' 이상. 단위는 머리글에 있으니 빼고 적습니다. | 가로 위치의 큰 쪽.
지시 | 실제 깊이 위 (mm) | '기록 구분' = 결함 이면 필수 | 숫자 (단위 없이) | 숫자만, 0~40, 실제 깊이는 그 파일 두께 이하. 단위는 머리글에 있으니 빼고 적습니다. | 결함 줄은 꼭 적습니다: 최대 진폭 단면 S-scan 에서 평가 기준을 넘는 에코의 윗끝 실제 깊이 (높이용 팁 깊이와 다를 수 있음).
지시 | 실제 깊이 아래 (mm) | '기록 구분' = 결함 이면 필수 | 숫자 (단위 없이) | 숫자만, 0~40, 실제 깊이는 그 파일 두께 이하, '실제 깊이 위 (mm)' 이상. 단위는 머리글에 있으니 빼고 적습니다. | 결함 줄은 꼭 적습니다: 같은 에코의 아랫끝 실제 깊이. 위보다 크거나 같아야 합니다.
지시 | 최대 진폭 (%FSH) |  | 숫자 (단위 없이) | 숫자만, 0~800. 단위는 머리글에 있으니 빼고 적습니다. | 소프트 이득 0 dB(파일 이득 그대로)에서 읽은 값.
지시 | Ref 대비 (dB, 앱 계산) |  | 숫자 (단위 없이) | 숫자만, -60~40. 단위는 머리글에 있으니 빼고 적습니다. | 비워 둡니다. 앱이 최대 진폭과 파일 Ref 추정으로 계산합니다(대조 전). OmniPC 의 AdBA 같은 읽기값은 Ref 기준이 아닐 수 있어 적지 않습니다.
지시 | 포화 |  | 예 / 아니오 | 예 / 아니오 | 최대 진폭이 200 % 이상이면 예.
지시 | 결함 종류 | '기록 구분' = 결함 이면 필수 | 목록에서 고름 | 균열 (루트) / 균열 (토우) / 균열 (측벽) / 균열 (중앙) / 균열 (세부 미상) / 융합불량 (측벽) / 융합불량 (루트) / 융합불량 (층간) / 융합불량 (세부 미상) / 용입불량 / 슬래그 / 기공 (단독) / 기공 (군집) / 기공 (단독·군집 미상) / 면상 추정 / 체적 추정 | 기록 구분이 결함이면 고릅니다. 세부를 모르면 '… (세부 미상)', 면상·체적도 모르면 '면상 추정'·'체적 추정'.
지시 | 형상 에코 세부 | '기록 구분' = 형상 에코 이면 필수 (비면 '기타') | 목록에서 고름 | 루트 / 캡 / 모드 변환 / 기타 | 기록 구분이 형상 에코이면 꼭 고릅니다 (비우면 앱이 '기타'로 가져오고 경고).
지시 | 형상 불완전 세부 | '기록 구분' = 형상 불완전 이면 필수 | 목록에서 고름 | 단차 / 과다용입 / 루트 오목 / 언더컷 | 기록 구분이 형상 불완전이면 꼭 고릅니다 (비우면 그 줄은 가져오지 못함).
지시 | 판정 특성 |  | 목록에서 고름 | 면상 / 체적 | 면상(균열·융합불량·용입불량) / 체적(기공·슬래그).
지시 | 일렬 체적 (면상 취급) |  | 예 / 아니오 | 예 / 아니오 | 체적 지시가 일렬로 늘어서 면상으로 본 경우 예 (시방서 15절).
지시 | 표면 |  | 목록에서 고름 | 표면 열림 / 내재 | 표면 열림(윗면·바닥에 이어짐) / 내재. 시방서 표 14 의 h3·h2 를 가릅니다.
지시 | 점 같은 지시 |  | 예 / 아니오 | 예 / 아니오 | 길이가 아주 짧은 점 모양이면 예 (시방서 16.3: 누적 길이에서 빼고 150 mm 당 개수로 셈). 표면 칸과 따로 고릅니다.
지시 | 위치 구분 |  | 목록에서 고름 | 루트 / 측벽 / 캡 / 몸체 / 토우·HAZ | 루트 / 측벽 / 캡 / 몸체 / 토우·HAZ.
지시 | 좌우 |  | 목록에서 고름 | 왼쪽 (L) / 오른쪽 (R) | 시편에 표시한 왼쪽·오른쪽 (파일 V 부호가 아님). 가운데이거나 시편 표시를 모르면 비웁니다.
지시 | 길이 (mm) |  | 숫자 (단위 없이) | 숫자만, 0~10000. 단위는 머리글에 있으니 빼고 적습니다. | 측정법에 따른 최종 길이 (t<8 은 곡률 보정 뒤 l_c).
지시 | 길이 측정법 |  | 목록에서 고름 | 평가 기준 초과 구간 (t≥8) / 6 dB 강하 + 곡률 보정 (t<8) / 기타 | t≥8 은 평가 기준 초과 구간, t<8 은 6 dB 강하 + 곡률 보정. 형상 띠 위 지시를 바탕 대비로 쟀으면 '기타'.
지시 | 보정 전 길이 (mm) | '길이 측정법' = 6 dB 강하 + 곡률 보정 (t<8) 이면 필수 | 숫자 (단위 없이) | 숫자만, 0~10000. 단위는 머리글에 있으니 빼고 적습니다. | 6 dB 강하 + 곡률 보정일 때 꼭 적습니다: 보정 전 표면 길이 l_s.
지시 | 길이 잰 그룹 |  | 목록에서 고름 | 섹토리얼 Skew 90 / 섹토리얼 Skew 270 / 리니어 Skew 90 / 리니어 Skew 270 | 길이를 잰 그룹. 최대 진폭 그룹과 같으면 비워도 됩니다.
지시 | 길이 잰 각도 (°) |  | 숫자 (단위 없이) | 숫자만, 0~90. 단위는 머리글에 있으니 빼고 적습니다. | 길이를 잰 빔의 굴절각. 포화 빔이 여럿이면 어느 빔으로 쟀는지 꼭 적습니다.
지시 | 길이 문턱 (%FSH) |  | 숫자 (단위 없이) | 숫자만, 0~800. 단위는 머리글에 있으니 빼고 적습니다. | 길이를 잰 진폭 문턱 (예: X3 평가 기준 추정 32). 띠 바탕 대비로 쟀으면 그 문턱.
지시 | 높이 입력 방식 |  | 목록에서 고름 | 상하 팁 / 팁 + 표면 / 노정 시간 (반사·모드 변환) / −6 dB 높이 (참고, 시방서 외) / 측정 불가 | 상하 팁 / 팁 + 표면 / 노정 시간 / −6 dB 높이(참고, 시방서 외) / 측정 불가. 위에서부터 차례로 고릅니다.
지시 | 높이 (mm) |  | 숫자 (단위 없이) | 숫자만, 0~40, 실제 깊이는 그 파일 두께 이하. 단위는 머리글에 있으니 빼고 적습니다. | '측정 불가'면 비웁니다. 두께보다 클 수 없습니다.
지시 | 존재 확신도 | 필수 | 목록에서 고름 | 확실 / 보통 / 불확실 | 지시가 실제로 있는지: 확실 / 보통 / 불확실 (불확실은 학습에서 뺌).
지시 | 종류 확신도 |  | 목록에서 고름 | 확실 / 보통 / 불확실 | 결함 종류가 맞는지: 확실 / 보통 / 불확실.
지시 | 설계값 봤는지 |  | 예 / 아니오 | 예 / 아니오 | 블라인드 단계에서 판독 전에 설계값·결함정보를 봤으면 예. '설계값 대조'·'확정' 단계 파일은 앱이 모든 줄을 예로 봅니다.
지시 | 물리 결함 ID |  | 글자 |  | 대조 단계에서만: '물리결함' 시트의 ID (D1, D2 …). 같은 결함이면 같은 ID.
지시 | 메모 |  | 글자 |  | 판단 근거, 헷갈린 점.
검토구간 | 파일명 | 필수 | 글자 |  | '파일' 시트의 파일명과 같게 적습니다.
검토구간 | 구간 종류 | 필수 | 목록에서 고름 | 검토 완료 / 품질 불량 / 기준 미만 지시 | 검토 완료 / 품질 불량 / 기준 미만 지시.
검토구간 | 그룹 (기법·Skew) |  | 목록에서 고름 | 섹토리얼 Skew 90 / 섹토리얼 Skew 270 / 리니어 Skew 90 / 리니어 Skew 270 | 비우면 모든 그룹.
검토구간 | 스캔 시작 (mm) | 필수 | 숫자 (단위 없이) | 숫자만, -1000~10000. 단위는 머리글에 있으니 빼고 적습니다. | OmniPC 스캔축 값.
검토구간 | 스캔 끝 (mm) | 필수 | 숫자 (단위 없이) | 숫자만, -1000~10000, '스캔 시작 (mm)' 이상. 단위는 머리글에 있으니 빼고 적습니다. | 시작보다 크거나 같아야 합니다.
검토구간 | 게이트 깊이 위 (mm, 펼친 깊이) | '구간 종류' = 검토 완료 이면 필수 | 숫자 (단위 없이) | 숫자만, 0~160, 펼친 깊이는 그 파일 두께의 4배 이하. 단위는 머리글에 있으니 빼고 적습니다. | 검토 완료일 때 꼭 적습니다: 본 C-scan 게이트 시작을 OmniPC 에 보이는 그대로(펼친 깊이). 예: X3 게이트 A 7.
검토구간 | 게이트 깊이 아래 (mm, 펼친 깊이) | '구간 종류' = 검토 완료 이면 필수 | 숫자 (단위 없이) | 숫자만, 0~160, 펼친 깊이는 그 파일 두께의 4배 이하, '게이트 깊이 위 (mm, 펼친 깊이)' 이상. 단위는 머리글에 있으니 빼고 적습니다. | 검토 완료일 때 꼭 적습니다: 게이트 끝(펼친 깊이). 예: X3 게이트 A 28. 위보다 크거나 같아야 합니다.
검토구간 | 레그 최소 | '구간 종류' = 검토 완료 이면 필수 | 숫자 (단위 없이) | 숫자만, 1~4 정수. 단위는 머리글에 있으니 빼고 적습니다. | 검토 완료일 때: 게이트가 덮는 레그의 시작 (1부터, 정수). 예: X3 게이트 A → 1.
검토구간 | 레그 최대 | '구간 종류' = 검토 완료 이면 필수 | 숫자 (단위 없이) | 숫자만, 정수, 1~4, '레그 최소' 이상. 단위는 머리글에 있으니 빼고 적습니다. | 검토 완료일 때: 레그 범위의 끝 (정수). 예: X3 게이트 A → 3.
검토구간 | 품질 불량 사유 | '구간 종류' = 품질 불량 이면 필수 | 목록에서 고름 | 커플링 / 누락 / 포화 / 잡음 / 시간 범위 / 감도 | 품질 불량이면 꼭 고릅니다 (비우면 그 줄은 가져오지 못함): 커플링 / 누락 / 포화 / 잡음 / 시간 범위 / 감도.
검토구간 | 메모 |  | 글자 |  | 자유롭게 적습니다.
물리결함 | 시편 ID | 필수 | 글자 |  | '파일' 시트의 시편 ID 와 같게 적습니다.
물리결함 | 물리 결함 ID | 필수 | 글자 |  | 시편 안에서 겹치지 않게 (D1, D2 …).
물리결함 | 용접부 ID |  | 글자 |  | '파일' 시트의 용접부 ID 와 같게. 하나뿐이면 비워도 됩니다.
물리결함 | 설계 종류 |  | 목록에서 고름 | 균열 (루트) / 균열 (토우) / 균열 (측벽) / 균열 (중앙) / 균열 (세부 미상) / 융합불량 (측벽) / 융합불량 (루트) / 융합불량 (층간) / 융합불량 (세부 미상) / 용입불량 / 슬래그 / 기공 (단독) / 기공 (군집) / 기공 (단독·군집 미상) / 면상 추정 / 체적 추정 | 설계·인증 문서의 결함 종류.
물리결함 | 설계 위치 구분 |  | 목록에서 고름 | 루트 / 측벽 / 캡 / 몸체 / 토우·HAZ | 루트 / 측벽 / 캡 / 몸체 / 토우·HAZ.
물리결함 | 설계 좌우 |  | 목록에서 고름 | 왼쪽 (L) / 오른쪽 (R) | 시편 표시 기준. 가운데면 비웁니다.
물리결함 | 시작 (mm, 기준점에서) |  | 숫자 (단위 없이) | 숫자만, -1000~10000. 단위는 머리글에 있으니 빼고 적습니다. | 기준점에서 결함 시작까지.
물리결함 | 끝 (mm, 기준점에서) |  | 숫자 (단위 없이) | 숫자만, -1000~10000, '시작 (mm, 기준점에서)' 이상. 단위는 머리글에 있으니 빼고 적습니다. | 기준점에서 결함 끝까지. 시작보다 크거나 같아야 합니다.
물리결함 | 중심 (mm, 기준점에서) |  | 숫자 (단위 없이) | 숫자만, -1000~10000. 단위는 머리글에 있으니 빼고 적습니다. | 시작·끝을 모르고 한 점만 알 때 (예: 결함정보 문서의 위치 값).
물리결함 | 깊이 (mm) |  | 숫자 (단위 없이) | 숫자만, 0~100. 단위는 머리글에 있으니 빼고 적습니다. | 표면에서. 윗끝인지 중심인지 메모에 적습니다.
물리결함 | 길이 (mm) |  | 숫자 (단위 없이) | 숫자만, 0~10000. 단위는 머리글에 있으니 빼고 적습니다. | 설계 길이.
물리결함 | 높이 (mm) |  | 숫자 (단위 없이) | 숫자만, 0~100. 단위는 머리글에 있으니 빼고 적습니다. | 설계 높이 (두께 방향).
물리결함 | 기울기 (°) |  | 숫자 (단위 없이) | 숫자만, -180~180. 단위는 머리글에 있으니 빼고 적습니다. | 설계 기울기. 없으면 비웁니다.
물리결함 | 출처 | 필수 | 목록에서 고름 | 제작사 결함 보고서 / 설계도 / PCN 시트 (1인 판독) / 없음 | 제작사 결함 보고서 / 설계도 / PCN 시트(1인 판독) / 없음.
물리결함 | 확인 수준 | 필수 | 목록에서 고름 | 미확인 / 설계만 / 제작 기록 / RT / 절단 | 미확인(작성자·근거를 모르는 문서) / 설계만 / 제작 기록 / RT / 절단.
물리결함 | 데이터 출처 |  | 목록에서 고름 | 실측 / 시뮬레이션 / 합성 삽입 | 비우면 실측.
물리결함 | 부모 결함 ID |  | 글자 |  | 시뮬레이션·합성 삽입의 바탕 결함.
물리결함 | 생성 도구 |  | 글자 |  | 시뮬레이션·합성 도구 이름.
물리결함 | 생성 도구 버전 |  | 글자 |  | 도구 버전.
물리결함 | 메모 |  | 글자 |  | 자유롭게 적습니다.
작업시간 | 파일명 | 필수 | 글자 |  | '파일' 시트의 파일명과 같게 적습니다.
작업시간 | 판독 시작 | 필수 | 날짜·시각 (예: 2026-10-20 14:05) | 날짜·시각으로 적습니다 (예: 2026-10-20 14:05). | 날짜와 시각 (예: 2026-10-20 14:05, 한국 시간). 파일을 열어 판독을 시작한 때.
작업시간 | 판독 끝 | 필수 | 날짜·시각 (예: 2026-10-20 14:05) | 날짜·시각으로 적습니다 (예: 2026-10-20 14:05), '판독 시작' 이상. | 그 파일의 지시를 다 적은 때. 시작보다 늦어야 합니다.
작업시간 | 보고서 작성 시간 (분) |  | 숫자 (단위 없이) | 숫자만, 0~1440. 단위는 머리글에 있으니 빼고 적습니다. | 판독과 따로 보고서를 쓴 시간.
작업시간 | 라벨 추가 작업 시간 (분) |  | 숫자 (단위 없이) | 숫자만, 0~1440. 단위는 머리글에 있으니 빼고 적습니다. | 실제 판독에는 없는 라벨 전용 작업(형상 에코 적기, 게이트를 바꿔 다시 보기, 검토구간 적기)에 쓴 시간. 시작~끝 안에 든 시간입니다.
작업시간 | 쉰 시간 (분) |  | 숫자 (단위 없이) | 숫자만, 0~1440. 단위는 머리글에 있으니 빼고 적습니다. | 시작과 끝 사이에 쉬거나 다른 일을 한 시간.
작업시간 | 사용 도구 |  | 목록에서 고름 | 우리 앱 / OmniPC / 기타 | 비우면 OmniPC.
작업시간 | 메모 |  | 글자 |  | 끊긴 사정 등.

## 판독자
라벨러 ID | 판독 단계 | 지침서 버전 | 판독 출처 | 기관 | 자격
| 블라인드 (설계값 안 봄) | v1 | 우리 전문가
Note on A1: [필수] 판독자의 짧은 ID (예: kim-l2). 두 사람이 같은 파일을 보면 서로 다른 ID 를 씁니다. 이 파일의 모든 줄에 붙습니다. 형식: 글자
Note on B1: [필수] 블라인드 = 설계값·결함정보를 보지 않고 판독 / 설계값 대조 = 설계값을 보고 고치거나 더함 / 확정 = Level III 조정 결과. 형식: 목록에서 고름 값: 블라인드 (설계값 안 봄) / 설계값 대조 / 확정 (Level III)
Note on C1: [선택] 따른 지침서 판. 비우면 v1. 형식: 글자 비우면: v1
Note on D1: [선택] 우리 전문가 / 전문기관 / AI. 비우면 우리 전문가. 전문기관 판독을 이 양식으로 받으면 전문기관. 형식: 목록에서 고름 값: 우리 전문가 / 전문기관 / AI 비우면: 우리 전문가
Note on E1: [조건부 필수] 전문기관 판독이면 기관 이름. 우리 전문가면 비웁니다. 형식: 글자 조건: '판독 출처' = 전문기관 이면 필수 — 비면 칸이 빨갛게 됩니다
Note on F1: [선택] 예: UT Level II, PAUT Level II. 형식: 글자

## 파일
파일명 | SHA-256 | 시편 ID | 용접부 ID | 기준점 정의 | 기준점 설명 | 기준점 위치 U (mm) | 스캔 방향 | Skew 90 쪽 | 가설 정렬 | 두께 (mm) | 외경 (mm) | 원주 겹침 시작 (mm) | 원주 겹침 끝 (mm) | Skew 90 탐촉자–CL 거리 (mm) | Skew 270 탐촉자–CL 거리 (mm) | 최대 위치 편차 (mm) | 근거 | 메모
12T-SV-01-Cap on.nde |  | PL23833 |  |  | 가설: 스캔 0 mm = 판 끝 (확인 전, 계획.md 7절) | 0 | 같은 방향 +1 (판: 기준점에서 멀어짐 · 관: 시계 방향) |  | 예 | 12 | [7 empty] | 장비 원본 파일명 12T-SV-PL23833-i15-CAP20 · Cap on · 시편 ID 는 앱 제안값(장비 원본 파일명의 PL 번호) · 두께는 파일 셋업 값 · 기준점·방향은 가설(확인되면 고치고 '가설 정렬' = 아니오)
12T-SV-02-Cap on.nde |  | PL23840 |  |  | 가설: 스캔 0 mm = 판 끝 (확인 전, 계획.md 7절) | 0 | 같은 방향 +1 (판: 기준점에서 멀어짐 · 관: 시계 방향) |  | 예 | 12 | [7 empty] | 장비 원본 파일명 12T-SV-PL23840-i15-CAP20 · Cap on · 시편 ID 는 앱 제안값(장비 원본 파일명의 PL 번호) · 두께는 파일 셋업 값 · 기준점·방향은 가설(확인되면 고치고 '가설 정렬' = 아니오)
12T-SV-03-Cap off.nde |  | PL23841 |  |  | 가설: 스캔 0 mm = 판 끝 (확인 전, 계획.md 7절) | 0 | 같은 방향 +1 (판: 기준점에서 멀어짐 · 관: 시계 방향) |  | 예 | 12 | [7 empty] | 장비 원본 파일명 12T-SV-PL23841-i15-CAP OFF · Cap off · 시편 ID 는 앱 제안값(장비 원본 파일명의 PL 번호) · 두께는 파일 셋업 값 · 기준점·방향은 가설(확인되면 고치고 '가설 정렬' = 아니오)
12T-SV-04-Cap on.nde |  | PL23831 |  |  | 가설: 스캔 0 mm = 판 끝 (확인 전, 계획.md 7절) | 0 | 같은 방향 +1 (판: 기준점에서 멀어짐 · 관: 시계 방향) |  | 예 | 12 | [7 empty] | 장비 원본 파일명 12T-SV-PL23831-i15-CAP20 · Cap on · 시편 ID 는 앱 제안값(장비 원본 파일명의 PL 번호) · 두께는 파일 셋업 값 · 기준점·방향은 가설(확인되면 고치고 '가설 정렬' = 아니오)
Note on A1: [필수] OmniPC 에서 연 .nde 파일 이름 (확장자 포함). 다른 시트와 이 이름으로 잇습니다. 형식: 글자
Note on B1: [비워도 됨 · 앱이 가져올 때 채움] 비워 두면 앱이 가져올 때 파일 이름으로 찾아 채웁니다. 형식: 글자
Note on C1: [선택] 예: PL23833. 모르면 비웁니다. 형식: 글자
Note on D1: [선택] 시편 안 용접부 이름 (예: W1). 하나뿐이면 비워도 되지만, '물리결함' 시트와 같게 적습니다. 형식: 글자
Note on E1: [선택] 위치를 재는 시작점. 판 끝 / 관 12시 / 기타. 형식: 목록에서 고름 값: 판 끝 / 관 12시 / 기타
Note on F1: [선택] 예: '판 왼쪽 끝 V 표시'. 기타를 골랐으면 꼭 적습니다. 형식: 글자
Note on G1: [선택] 기준점이 OmniPC 스캔축 몇 mm 에 오는지. 형식: 숫자 (단위 없이) 검사: 숫자만, -1000~10000. 단위는 머리글에 있으니 빼고 적습니다.
Note on H1: [선택] 판: +1 = 스캔축 값이 커지면 기준점에서 멀어짐. 관: +1 = '기준 쪽'(Skew 90 쪽 칸의 상류)에서 용접부를 볼 때 시계 방향. 형식: 목록에서 고름 값: 같은 방향 +1 (판: 기준점에서 멀어짐 · 관: 시계 방향) / 반대 방향 −1 (판: 기준점 쪽으로 · 관: 반시계 방향)
Note on I1: [선택] Skew 90 탐촉자가 놓인 쪽 (빔은 반대쪽으로 감). 판: 시편에 표시한 L/R. 관: 상류(기준 쪽)/하류. 형식: 목록에서 고름 값: 왼쪽 (L) / 오른쪽 (R) / 상류 (기준 쪽) / 하류
Note on J1: [선택] 기준점·방향을 확인하지 못해 가설로 적었으면 예 (예: X3 스캔 0 mm = 판 끝, +1). 확인하면 아니오로 바꿉니다. 형식: 예 / 아니오 비우면: 아니오
Note on K1: [선택] 얇은 쪽 두께. 길이 측정법이 이 값으로 갈리고(8 mm), 다른 시트의 깊이 검사에 쓰입니다. 형식: 숫자 (단위 없이) 검사: 숫자만, 0.1~100. 단위는 머리글에 있으니 빼고 적습니다.
Note on L1: [선택] 관만 적습니다. 판은 비웁니다. 형식: 숫자 (단위 없이) 검사: 숫자만, 1~3000. 단위는 머리글에 있으니 빼고 적습니다.
Note on M1: [선택] 관을 한 바퀴 넘겨 스캔했을 때 겹친 구간의 시작 (스캔축 mm). 형식: 숫자 (단위 없이) 검사: 숫자만, -1000~10000. 단위는 머리글에 있으니 빼고 적습니다.
Note on N1: [선택] 겹친 구간의 끝 (스캔축 mm). 형식: 숫자 (단위 없이) 검사: 숫자만, -1000~10000, '원주 겹침 시작 (mm)' 이상. 단위는 머리글에 있으니 빼고 적습니다.
Note on O1: [선택] Skew 90 쐐기 앞끝에서 용접 중심선까지 실제로 잰 거리. V 좌표의 근거입니다. 모르면 비웁니다. 형식: 숫자 (단위 없이) 검사: 숫자만, 0~200. 단위는 머리글에 있으니 빼고 적습니다.
Note on P1: [선택] Skew 270 쐐기 앞끝에서 용접 중심선까지 실제로 잰 거리. 형식: 숫자 (단위 없이) 검사: 숫자만, 0~200. 단위는 머리글에 있으니 빼고 적습니다.
Note on Q1: [선택] 스캔 중 탐촉자–용접선 위치가 가장 크게 벗어난 값. 시방서 허용 ±1 mm (t<8), ±2 mm (t≥8). 형식: 숫자 (단위 없이) 검사: 숫자만, 0~50. 단위는 머리글에 있으니 빼고 적습니다.
Note on R1: [선택] 시작점 사진 파일 이름 등. 형식: 글자
Note on S1: [선택] 자유롭게 적습니다. 형식: 글자 비우면: 빈 글자

## 지시
파일명 | 지시 번호 | 기록 구분 | 그룹 (기법·Skew) | 스캔 시작 (mm) | 스캔 끝 (mm) | 최대 진폭 위치 스캔 (mm) | 최대 진폭 각도 (°) | 최대 진폭 깊이 (mm) | V 최소 (mm, CL 기준) | V 최대 (mm, CL 기준) | 실제 깊이 위 (mm) | 실제 깊이 아래 (mm) | 최대 진폭 (%FSH) | Ref 대비 (dB, 앱 계산) | 포화 | 결함 종류 | 형상 에코 세부 | 형상 불완전 세부 | 판정 특성 | 일렬 체적 (면상 취급) | 표면 | 점 같은 지시 | 위치 구분 | 좌우 | 길이 (mm) | 길이 측정법 | 보정 전 길이 (mm) | 길이 잰 그룹 | 길이 잰 각도 (°) | 길이 문턱 (%FSH) | 높이 입력 방식 | 높이 (mm) | 존재 확신도 | 종류 확신도 | 설계값 봤는지 | 물리 결함 ID | 메모
12T-SV-01-Cap on.nde | 1 | 결함 |  | 1 | 2 | [27 empty] | 확실
Note on A1: [필수] '파일' 시트의 파일명과 같게 적습니다. 형식: 글자
Note on B1: [선택] 파일 안에서 지시를 가르는 번호 (1, 2, 3 …). 대조 단계에서 새로 더한 지시는 C1, C2 … 로 적습니다. 형식: 글자
Note on C1: [필수] 결함 / 형상 에코(루트·캡처럼 정상 형상) / 형상 불완전(단차·언더컷 등). 형식: 목록에서 고름 값: 결함 / 형상 에코 / 형상 불완전
Note on D1: [선택] 가장 잘 보인(최대 진폭) 그룹. 앱이 그 파일에서 기법·스큐가 같은 그룹 번호로 바꿉니다. 형식: 목록에서 고름 값: 섹토리얼 Skew 90 / 섹토리얼 Skew 270 / 리니어 Skew 90 / 리니어 Skew 270
Note on E1: [필수] OmniPC 스캔축 값 그대로. 길이를 잰 구간의 시작. 기준점 변환은 앱이 합니다. 형식: 숫자 (단위 없이) 검사: 숫자만, -1000~10000. 단위는 머리글에 있으니 빼고 적습니다.
Note on F1: [필수] 시작보다 크거나 같아야 합니다. 형식: 숫자 (단위 없이) 검사: 숫자만, -1000~10000, '스캔 시작 (mm)' 이상. 단위는 머리글에 있으니 빼고 적습니다.
Note on G1: [선택] 최대 진폭이 나온 스캔축 위치. 형식: 숫자 (단위 없이) 검사: 숫자만, -1000~10000. 단위는 머리글에 있으니 빼고 적습니다.
Note on H1: [선택] 최대 진폭이 나온 빔의 굴절각. 형식: 숫자 (단위 없이) 검사: 숫자만, 0~90. 단위는 머리글에 있으니 빼고 적습니다.
Note on I1: [선택] 최대 진폭 위치의 실제 깊이 (표면에서, 레그를 접은 값). 두께보다 클 수 없습니다. 형식: 숫자 (단위 없이) 검사: 숫자만, 0~40, 실제 깊이는 그 파일 두께 이하. 단위는 머리글에 있으니 빼고 적습니다.
Note on J1: [선택] 용접 중심선(CL)에서 잰 가로 위치의 작은 쪽. 형식: 숫자 (단위 없이) 검사: 숫자만, -100~100. 단위는 머리글에 있으니 빼고 적습니다.
Note on K1: [선택] 가로 위치의 큰 쪽. 형식: 숫자 (단위 없이) 검사: 숫자만, -100~100, 'V 최소 (mm, CL 기준)' 이상. 단위는 머리글에 있으니 빼고 적습니다.
Note on L1: [조건부 필수] 결함 줄은 꼭 적습니다: 최대 진폭 단면 S-scan 에서 평가 기준을 넘는 에코의 윗끝 실제 깊이 (높이용 팁 깊이와 다를 수 있음). 형식: 숫자 (단위 없이) 검사: 숫자만, 0~40, 실제 깊이는 그 파일 두께 이하. 단위는 머리글에 있으니 빼고 적습니다. 조건: '기록 구분' = 결함 이면 필수 — 비면 칸이 빨갛게 됩니다
Note on M1: [조건부 필수] 결함 줄은 꼭 적습니다: 같은 에코의 아랫끝 실제 깊이. 위보다 크거나 같아야 합니다. 형식: 숫자 (단위 없이) 검사: 숫자만, 0~40, 실제 깊이는 그 파일 두께 이하, '실제 깊이 위 (mm)' 이상. 단위는 머리글에 있으니 빼고 적습니다. 조건: '기록 구분' = 결함 이면 필수 — 비면 칸이 빨갛게 됩니다
Note on N1: [선택] 소프트 이득 0 dB(파일 이득 그대로)에서 읽은 값. 형식: 숫자 (단위 없이) 검사: 숫자만, 0~800. 단위는 머리글에 있으니 빼고 적습니다.
Note on O1: [비워도 됨 · 앱이 가져올 때 채움] 비워 둡니다. 앱이 최대 진폭과 파일 Ref 추정으로 계산합니다(대조 전). OmniPC 의 AdBA 같은 읽기값은 Ref 기준이 아닐 수 있어 적지 않습니다. 형식: 숫자 (단위 없이) 검사: 숫자만, -60~40. 단위는 머리글에 있으니 빼고 적습니다.
Note on P1: [선택] 최대 진폭이 200 % 이상이면 예. 형식: 예 / 아니오
Note on Q1: [조건부 필수] 기록 구분이 결함이면 고릅니다. 세부를 모르면 '… (세부 미상)', 면상·체적도 모르면 '면상 추정'·'체적 추정'. 형식: 목록에서 고름 값: 균열 (루트) / 균열 (토우) / 균열 (측벽) / 균열 (중앙) / 균열 (세부 미상) / 융합불량 (측벽) / 융합불량 (루트) / 융합불량 (층간) / 융합불량 (세부 미상) / 용입불량 / 슬래그 / 기공 (단독) / 기공 (군집) / 기공 (단독·군집 미상) / 면상 추정 / 체적 추정 조건: '기록 구분' = 결함 이면 필수 — 비면 칸이 빨갛게 됩니다
Note on R1: [조건부 필수] 기록 구분이 형상 에코이면 꼭 고릅니다 (비우면 앱이 '기타'로 가져오고 경고). 형식: 목록에서 고름 값: 루트 / 캡 / 모드 변환 / 기타 조건: '기록 구분' = 형상 에코 이면 필수 (비면 '기타') — 비면 칸이 빨갛게 됩니다
Note on S1: [조건부 필수] 기록 구분이 형상 불완전이면 꼭 고릅니다 (비우면 그 줄은 가져오지 못함). 형식: 목록에서 고름 값: 단차 / 과다용입 / 루트 오목 / 언더컷 조건: '기록 구분' = 형상 불완전 이면 필수 — 비면 칸이 빨갛게 됩니다
Note on T1: [선택] 면상(균열·융합불량·용입불량) / 체적(기공·슬래그). 형식: 목록에서 고름 값: 면상 / 체적
Note on U1: [선택] 체적 지시가 일렬로 늘어서 면상으로 본 경우 예 (시방서 15절). 형식: 예 / 아니오 비우면: 아니오
Note on V1: [선택] 표면 열림(윗면·바닥에 이어짐) / 내재. 시방서 표 14 의 h3·h2 를 가릅니다. 형식: 목록에서 고름 값: 표면 열림 / 내재
Note on W1: [선택] 길이가 아주 짧은 점 모양이면 예 (시방서 16.3: 누적 길이에서 빼고 150 mm 당 개수로 셈). 표면 칸과 따로 고릅니다. 형식: 예 / 아니오
Note on X1: [선택] 루트 / 측벽 / 캡 / 몸체 / 토우·HAZ. 형식: 목록에서 고름 값: 루트 / 측벽 / 캡 / 몸체 / 토우·HAZ
Note on Y1: [선택] 시편에 표시한 왼쪽·오른쪽 (파일 V 부호가 아님). 가운데이거나 시편 표시를 모르면 비웁니다. 형식: 목록에서 고름 값: 왼쪽 (L) / 오른쪽 (R)
Note on Z1: [선택] 측정법에 따른 최종 길이 (t<8 은 곡률 보정 뒤 l_c). 형식: 숫자 (단위 없이) 검사: 숫자만, 0~10000. 단위는 머리글에 있으니 빼고 적습니다.
Note on AA1: [선택] t≥8 은 평가 기준 초과 구간, t<8 은 6 dB 강하 + 곡률 보정. 형상 띠 위 지시를 바탕 대비로 쟀으면 '기타'. 형식: 목록에서 고름 값: 평가 기준 초과 구간 (t≥8) / 6 dB 강하 + 곡률 보정 (t<8) / 기타
Note on AB1: [조건부 필수] 6 dB 강하 + 곡률 보정일 때 꼭 적습니다: 보정 전 표면 길이 l_s. 형식: 숫자 (단위 없이) 검사: 숫자만, 0~10000. 단위는 머리글에 있으니 빼고 적습니다. 조건: '길이 측정법' = 6 dB 강하 + 곡률 보정 (t<8) 이면 필수 — 비면 칸이 빨갛게 됩니다
Note on AC1: [선택] 길이를 잰 그룹. 최대 진폭 그룹과 같으면 비워도 됩니다. 형식: 목록에서 고름 값: 섹토리얼 Skew 90 / 섹토리얼 Skew 270 / 리니어 Skew 90 / 리니어 Skew 270
Note on AD1: [선택] 길이를 잰 빔의 굴절각. 포화 빔이 여럿이면 어느 빔으로 쟀는지 꼭 적습니다. 형식: 숫자 (단위 없이) 검사: 숫자만, 0~90. 단위는 머리글에 있으니 빼고 적습니다.
Note on AE1: [선택] 길이를 잰 진폭 문턱 (예: X3 평가 기준 추정 32). 띠 바탕 대비로 쟀으면 그 문턱. 형식: 숫자 (단위 없이) 검사: 숫자만, 0~800. 단위는 머리글에 있으니 빼고 적습니다.
Note on AF1: [선택] 상하 팁 / 팁 + 표면 / 노정 시간 / −6 dB 높이(참고, 시방서 외) / 측정 불가. 위에서부터 차례로 고릅니다. 형식: 목록에서 고름 값: 상하 팁 / 팁 + 표면 / 노정 시간 (반사·모드 변환) / −6 dB 높이 (참고, 시방서 외) / 측정 불가
Note on AG1: [선택] '측정 불가'면 비웁니다. 두께보다 클 수 없습니다. 형식: 숫자 (단위 없이) 검사: 숫자만, 0~40, 실제 깊이는 그 파일 두께 이하. 단위는 머리글에 있으니 빼고 적습니다.
Note on AH1: [필수] 지시가 실제로 있는지: 확실 / 보통 / 불확실 (불확실은 학습에서 뺌). 형식: 목록에서 고름 값: 확실 / 보통 / 불확실
Note on AI1: [선택] 결함 종류가 맞는지: 확실 / 보통 / 불확실. 형식: 목록에서 고름 값: 확실 / 보통 / 불확실
Note on AJ1: [선택] 블라인드 단계에서 판독 전에 설계값·결함정보를 봤으면 예. '설계값 대조'·'확정' 단계 파일은 앱이 모든 줄을 예로 봅니다. 형식: 예 / 아니오
Note on AK1: [선택] 대조 단계에서만: '물리결함' 시트의 ID (D1, D2 …). 같은 결함이면 같은 ID. 형식: 글자
Note on AL1: [선택] 판단 근거, 헷갈린 점. 형식: 글자 비우면: 빈 글자

## 검토구간
파일명 | 구간 종류 | 그룹 (기법·Skew) | 스캔 시작 (mm) | 스캔 끝 (mm) | 게이트 깊이 위 (mm, 펼친 깊이) | 게이트 깊이 아래 (mm, 펼친 깊이) | 레그 최소 | 레그 최대 | 품질 불량 사유 | 메모
Note on A1: [필수] '파일' 시트의 파일명과 같게 적습니다. 형식: 글자
Note on B1: [필수] 검토 완료 / 품질 불량 / 기준 미만 지시. 형식: 목록에서 고름 값: 검토 완료 / 품질 불량 / 기준 미만 지시
Note on C1: [선택] 비우면 모든 그룹. 형식: 목록에서 고름 값: 섹토리얼 Skew 90 / 섹토리얼 Skew 270 / 리니어 Skew 90 / 리니어 Skew 270
Note on D1: [필수] OmniPC 스캔축 값. 형식: 숫자 (단위 없이) 검사: 숫자만, -1000~10000. 단위는 머리글에 있으니 빼고 적습니다.
Note on E1: [필수] 시작보다 크거나 같아야 합니다. 형식: 숫자 (단위 없이) 검사: 숫자만, -1000~10000, '스캔 시작 (mm)' 이상. 단위는 머리글에 있으니 빼고 적습니다.
Note on F1: [조건부 필수] 검토 완료일 때 꼭 적습니다: 본 C-scan 게이트 시작을 OmniPC 에 보이는 그대로(펼친 깊이). 예: X3 게이트 A 7. 형식: 숫자 (단위 없이) 검사: 숫자만, 0~160, 펼친 깊이는 그 파일 두께의 4배 이하. 단위는 머리글에 있으니 빼고 적습니다. 조건: '구간 종류' = 검토 완료 이면 필수 — 비면 칸이 빨갛게 됩니다
Note on G1: [조건부 필수] 검토 완료일 때 꼭 적습니다: 게이트 끝(펼친 깊이). 예: X3 게이트 A 28. 위보다 크거나 같아야 합니다. 형식: 숫자 (단위 없이) 검사: 숫자만, 0~160, 펼친 깊이는 그 파일 두께의 4배 이하, '게이트 깊이 위 (mm, 펼친 깊이)' 이상. 단위는 머리글에 있으니 빼고 적습니다. 조건: '구간 종류' = 검토 완료 이면 필수 — 비면 칸이 빨갛게 됩니다
Note on H1: [조건부 필수] 검토 완료일 때: 게이트가 덮는 레그의 시작 (1부터, 정수). 예: X3 게이트 A → 1. 형식: 숫자 (단위 없이) 검사: 숫자만, 1~4 정수. 단위는 머리글에 있으니 빼고 적습니다. 조건: '구간 종류' = 검토 완료 이면 필수 — 비면 칸이 빨갛게 됩니다
Note on I1: [조건부 필수] 검토 완료일 때: 레그 범위의 끝 (정수). 예: X3 게이트 A → 3. 형식: 숫자 (단위 없이) 검사: 숫자만, 정수, 1~4, '레그 최소' 이상. 단위는 머리글에 있으니 빼고 적습니다. 조건: '구간 종류' = 검토 완료 이면 필수 — 비면 칸이 빨갛게 됩니다
Note on J1: [조건부 필수] 품질 불량이면 꼭 고릅니다 (비우면 그 줄은 가져오지 못함): 커플링 / 누락 / 포화 / 잡음 / 시간 범위 / 감도. 형식: 목록에서 고름 값: 커플링 / 누락 / 포화 / 잡음 / 시간 범위 / 감도 조건: '구간 종류' = 품질 불량 이면 필수 — 비면 칸이 빨갛게 됩니다
Note on K1: [선택] 자유롭게 적습니다. 형식: 글자 비우면: 빈 글자

## 물리결함
시편 ID | 물리 결함 ID | 용접부 ID | 설계 종류 | 설계 위치 구분 | 설계 좌우 | 시작 (mm, 기준점에서) | 끝 (mm, 기준점에서) | 중심 (mm, 기준점에서) | 깊이 (mm) | 길이 (mm) | 높이 (mm) | 기울기 (°) | 출처 | 확인 수준 | 데이터 출처 | 부모 결함 ID | 생성 도구 | 생성 도구 버전 | 메모
Note on A1: [필수] '파일' 시트의 시편 ID 와 같게 적습니다. 형식: 글자
Note on B1: [필수] 시편 안에서 겹치지 않게 (D1, D2 …). 형식: 글자
Note on C1: [선택] '파일' 시트의 용접부 ID 와 같게. 하나뿐이면 비워도 됩니다. 형식: 글자
Note on D1: [선택] 설계·인증 문서의 결함 종류. 형식: 목록에서 고름 값: 균열 (루트) / 균열 (토우) / 균열 (측벽) / 균열 (중앙) / 균열 (세부 미상) / 융합불량 (측벽) / 융합불량 (루트) / 융합불량 (층간) / 융합불량 (세부 미상) / 용입불량 / 슬래그 / 기공 (단독) / 기공 (군집) / 기공 (단독·군집 미상) / 면상 추정 / 체적 추정
Note on E1: [선택] 루트 / 측벽 / 캡 / 몸체 / 토우·HAZ. 형식: 목록에서 고름 값: 루트 / 측벽 / 캡 / 몸체 / 토우·HAZ
Note on F1: [선택] 시편 표시 기준. 가운데면 비웁니다. 형식: 목록에서 고름 값: 왼쪽 (L) / 오른쪽 (R)
Note on G1: [선택] 기준점에서 결함 시작까지. 형식: 숫자 (단위 없이) 검사: 숫자만, -1000~10000. 단위는 머리글에 있으니 빼고 적습니다.
Note on H1: [선택] 기준점에서 결함 끝까지. 시작보다 크거나 같아야 합니다. 형식: 숫자 (단위 없이) 검사: 숫자만, -1000~10000, '시작 (mm, 기준점에서)' 이상. 단위는 머리글에 있으니 빼고 적습니다.
Note on I1: [선택] 시작·끝을 모르고 한 점만 알 때 (예: 결함정보 문서의 위치 값). 형식: 숫자 (단위 없이) 검사: 숫자만, -1000~10000. 단위는 머리글에 있으니 빼고 적습니다.
Note on J1: [선택] 표면에서. 윗끝인지 중심인지 메모에 적습니다. 형식: 숫자 (단위 없이) 검사: 숫자만, 0~100. 단위는 머리글에 있으니 빼고 적습니다.
Note on K1: [선택] 설계 길이. 형식: 숫자 (단위 없이) 검사: 숫자만, 0~10000. 단위는 머리글에 있으니 빼고 적습니다.
Note on L1: [선택] 설계 높이 (두께 방향). 형식: 숫자 (단위 없이) 검사: 숫자만, 0~100. 단위는 머리글에 있으니 빼고 적습니다.
Note on M1: [선택] 설계 기울기. 없으면 비웁니다. 형식: 숫자 (단위 없이) 검사: 숫자만, -180~180. 단위는 머리글에 있으니 빼고 적습니다.
Note on N1: [필수] 제작사 결함 보고서 / 설계도 / PCN 시트(1인 판독) / 없음. 형식: 목록에서 고름 값: 제작사 결함 보고서 / 설계도 / PCN 시트 (1인 판독) / 없음
Note on O1: [필수] 미확인(작성자·근거를 모르는 문서) / 설계만 / 제작 기록 / RT / 절단. 형식: 목록에서 고름 값: 미확인 / 설계만 / 제작 기록 / RT / 절단
Note on P1: [선택] 비우면 실측. 형식: 목록에서 고름 값: 실측 / 시뮬레이션 / 합성 삽입 비우면: 실측
Note on Q1: [선택] 시뮬레이션·합성 삽입의 바탕 결함. 형식: 글자
Note on R1: [선택] 시뮬레이션·합성 도구 이름. 형식: 글자
Note on S1: [선택] 도구 버전. 형식: 글자
Note on T1: [선택] 자유롭게 적습니다. 형식: 글자 비우면: 빈 글자

## 작업시간
파일명 | 판독 시작 | 판독 끝 | 보고서 작성 시간 (분) | 라벨 추가 작업 시간 (분) | 쉰 시간 (분) | 사용 도구 | 메모
Note on A1: [필수] '파일' 시트의 파일명과 같게 적습니다. 형식: 글자
Note on B1: [필수] 날짜와 시각 (예: 2026-10-20 14:05, 한국 시간). 파일을 열어 판독을 시작한 때. 형식: 날짜·시각 (예: 2026-10-20 14:05) 검사: 날짜·시각으로 적습니다 (예: 2026-10-20 14:05).
Note on C1: [필수] 그 파일의 지시를 다 적은 때. 시작보다 늦어야 합니다. 형식: 날짜·시각 (예: 2026-10-20 14:05) 검사: 날짜·시각으로 적습니다 (예: 2026-10-20 14:05), '판독 시작' 이상.
Note on D1: [선택] 판독과 따로 보고서를 쓴 시간. 형식: 숫자 (단위 없이) 검사: 숫자만, 0~1440. 단위는 머리글에 있으니 빼고 적습니다.
Note on E1: [선택] 실제 판독에는 없는 라벨 전용 작업(형상 에코 적기, 게이트를 바꿔 다시 보기, 검토구간 적기)에 쓴 시간. 시작~끝 안에 든 시간입니다. 형식: 숫자 (단위 없이) 검사: 숫자만, 0~1440. 단위는 머리글에 있으니 빼고 적습니다.
Note on F1: [선택] 시작과 끝 사이에 쉬거나 다른 일을 한 시간. 형식: 숫자 (단위 없이) 검사: 숫자만, 0~1440. 단위는 머리글에 있으니 빼고 적습니다.
Note on G1: [선택] 비우면 OmniPC. 형식: 목록에서 고름 값: 우리 앱 / OmniPC / 기타 비우면: OmniPC
Note on H1: [선택] 끊긴 사정 등. 형식: 글자 비우면: 빈 글자

## 목록 (hidden)
READING_STAGE | READER_SOURCE | DATUM_KIND | SCAN_DIRECTION | SKEW90_SIDE | RECORD_KIND | SCAN_GROUP | METALLURGICAL_TYPE | GEOMETRIC_ECHO_KIND | GEOMETRIC_IMPERFECTION_KIND | JUDGMENT_CHARACTER | SURFACE_CLASS | WELD_ZONE | WELD_SIDE | LENGTH_METHOD | HEIGHT_METHOD | CONFIDENCE | REVIEW_KIND | QUALITY_BAD_REASON | DESIGN_SOURCE | CONFIRMATION_LEVEL | DATA_ORIGIN | WORK_TOOL | BOOL
블라인드 (설계값 안 봄) | 우리 전문가 | 판 끝 | 같은 방향 +1 (판: 기준점에서 멀어짐 · 관: 시계 방향) | 왼쪽 (L) | 결함 | 섹토리얼 Skew 90 | 균열 (루트) | 루트 | 단차 | 면상 | 표면 열림 | 루트 | 왼쪽 (L) | 평가 기준 초과 구간 (t≥8) | 상하 팁 | 확실 | 검토 완료 | 커플링 | 제작사 결함 보고서 | 미확인 | 실측 | 우리 앱 | 예
설계값 대조 | 전문기관 | 관 12시 | 반대 방향 −1 (판: 기준점 쪽으로 · 관: 반시계 방향) | 오른쪽 (R) | 형상 에코 | 섹토리얼 Skew 270 | 균열 (토우) | 캡 | 과다용입 | 체적 | 내재 | 측벽 | 오른쪽 (R) | 6 dB 강하 + 곡률 보정 (t<8) | 팁 + 표면 | 보통 | 품질 불량 | 누락 | 설계도 | 설계만 | 시뮬레이션 | OmniPC | 아니오
확정 (Level III) | AI | 기타 |  | 상류 (기준 쪽) | 형상 불완전 | 리니어 Skew 90 | 균열 (측벽) | 모드 변환 | 루트 오목 |  |  | 캡 |  | 기타 | 노정 시간 (반사·모드 변환) | 불확실 | 기준 미만 지시 | 포화 | PCN 시트 (1인 판독) | 제작 기록 | 합성 삽입 | 기타
|  |  |  | 하류 |  | 리니어 Skew 270 | 균열 (중앙) | 기타 | 언더컷 |  |  | 몸체 |  |  | −6 dB 높이 (참고, 시방서 외) |  |  | 잡음 | 없음 | RT
[7 empty] | 균열 (세부 미상) |  |  |  |  | 토우·HAZ |  |  | 측정 불가 |  |  | 시간 범위 |  | 절단
[7 empty] | 융합불량 (측벽) | [10 empty] | 감도
융합불량 (루트)
융합불량 (층간)
융합불량 (세부 미상)
용입불량
슬래그
기공 (단독)
기공 (군집)
기공 (단독·군집 미상)
면상 추정
체적 추정